## Sheet1
Unitatea executantă: SOLTECH EXPERT S.R.L.
Obiectiv:
Amplasament:
Beneficiar:
SG nr. 641/2025 | [5 empty] | FIŞA SINTETICĂ A FORAJULUI GEOTEHNIC NR. …5…
Cod probă | CAP STRAT | BAZĂ STRAT | PROFIL LITOLOGIC | N.H.-Apa subterană | DESCRIEREA STRATULUI | PROBA |  | GRANULOZITATE (distributie procentuală) | [5 empty] | LIMITE DE PLASTICITATE |  |  | CONSISTENŢĂ |  |  | ALŢI INDICI GEOTEHNICI | [5 empty] | CONTRACTILITATE |  |  | COMPRESIBILITATE | [5 empty] | REZISTENŢA LA FORFECARE |  |  | Materii org. | SPT | OBSERVAŢII
[6 empty] | NUMĂR PROBĂ (TULBURATĂ / NETULBURATĂ) | GROSIME STRAT | Argilă | Praf | Nisip | Pietriş | Bolovăniş | Coeficient de neuniformitate | Limita de frământare | Limita de curgere | Indicele de plasticitate | Umiditatea | Indicele de consistenţă | Indicele de lichiditate | Greutatea specifica absoluta | Densitatea naturala | Densitatea uscată | Indicele porilor | Porozitatea | Gradul de umiditate | Umflarea liberă | Indicele de activitate | Presiunea de umflare | Modul de deformatie liniara | Tasarea specifică la 200kPa | Coeficientul de compresibilitate | Tasarea specifică la umezire | Coeficientul de permeabilitate | Tipul încercare | Unghiul de frecare internă | Coeziunea | Tipul încercare | Conţinutul de humus
[8 empty] | < 0,005mm | 0,005 - 0,05mm | 0,05-2mm | 2 - 50mm | > 50mm | Cn = d60/d10 | Wp | WL | IP | W | IC | IL | γs | ρ | ρd | e | n | Sr | UL | IA | PU | E | Ɛ200 | av200+300 | im300 | k |  | Φ | c |  |  | N
m | m | m | - | m |  | - | m | [5 empty] | - | % | % | % | % | - | - | kN/m3 | Mg/m3 | Mg/m3 | - | % | - | % | - | kPa | kPa | % | MPa | % | 103 cm/s | - | o | kPa | - | % | lov.
1 | 2 | 3 | 4 | 5 | 6 | 7 | 8 | 9 | 10 | 11 | 12 | 13 | 14 | 15 | 16 | 17 | 18 | 19 | 20 | 21 | 22 | 23 | 24 | 25 | 26 | 27 | 28 | 29 | 30 | 31 | 32 | 33 | 34 |  | 35 | 36 | 37 | 38 | 39 | 40
| 0 | 2.3 |  |  | umplutura din argila prafoasa cu pietris si resturi de materiale de constructie | 1 Tlb. | 2.3
| 2.3 | 4 |  |  | argila prafoasa cafenie, consistenta, foarte umeda | 2 Tlb. | 1.7 | 35 | 55 | 10 | 0 | 0
NOTĂ:
În funcţie de necesitatea studiului geotehnic se completează coloanele altor tipuri de determinări şi se fac precizări în coloana „Observaţii"
Întocmit: Verificat:
Inginer Geolog Lăpuște Dragoș-Gelu | [11 empty] | .................................... | [21 empty] | ANEXA 6.